## Full 1
RQO030 | m² |  | Morter monocapa fotocatalític.
Revestiment de paraments exteriors amb morter monocapa per la impermeabilització i decoració de façanes, tipus OC CSIII W2, segons UNE-EN 998-1, acabat amb àrid projectat, color blanc, a base de ciment TX, fotocatalític, descontaminant i autonetejable, i.active "FYM ITALCEMENTI GROUP", espessor 15 mm, aplicat manualment, armat i reforçat amb malla antiàlcalis en els canvis de material i en els fronts de forjat.
Codi |  | Unitat |  | Descripció |  | Rendiment |  | Preu unitari | Import
1 |  |  |  | Materials
mt28mit060aa |  | kg |  | Morter monocapa per la impermeabilització i decoració de façanes, tipus OC CSIII W2, segons UNE-EN 998-1, acabat amb àrid projectat, color blanc, compost de ciment TX, fotocatalític, descontaminant i autonetejable, i.active "FYM ITALCEMENTI GROUP", additius, resines sintètiques i càrregues minerals. |  | 17 |  | 0.65 | 11.05
mt28mon040a |  | m² |  | Malla de fibra de vidre, antiàlcalis, de 10x10 mm de llum de malla, de 750 a 900 micres d'espessor i de 200 a 250 g/m² de massa superficial, amb 25 kp/cm² de resistència a tracció, per armar morters. |  | 0.21 |  | 2.41 | 0.51
mt28mon030 |  | m |  | Rivet de PVC. |  | 0.75 |  | 0.35 | 0.26
mt28mon050 |  | m |  | Perfil de PVC rígid per a formació d'arestes a revestiments de morter monocapa. |  | 1.25 |  | 0.37 | 0.46
mt28mon020 |  | kg |  | Àrid de marbre, procedent de trituració, per projectar sobre morter monocapa, granulometria compresa entre 5 i 9 mm. |  | 15 |  | 0.13 | 1.95
[6 empty] | Subtotal materials: |  |  | 14.23
2 |  |  |  | Mà d'obra
mo039 |  | h |  | Oficial 1ª revocador. |  | 0.532 |  | 23.3 | 12.4
mo111 |  | h |  | Peó especialitzat revocador. |  | 0.294 |  | 20.55 | 6.04
[6 empty] | Subtotal mà d'obra: |  |  | 18.44
3 |  |  |  | Costos directes complementaris
|  | % |  | Costos directes complementaris |  | 4 |  | 32.67 | 1.31
Cost de manteniment decennal: 4,76€ en els primers 10 anys. | [5 empty] | Costos directes (1+2+3): |  |  | 33.98
Referència norma UNE i Títol de la norma transposició de norma armonitzada |  |  |  |  | Aplicabilitat(a) |  | Obligatorietat(b) |  | Sistema(c)
UNE-EN 998-1:2010 |  |  |  |  | 162011 |  | 162012 |  | 4
Especificaciones de los morteros para albañilería. Parte 1: Morteros para revoco y enlucido.
(a) Data d'aplicabilitat de la norma armonitzada i inici del període de coexistència
(b) Data final del període de coexistència / entrada en vigor marcat CE
(c) Sistema d'avaluació i verificació de la constància de les prestacions